## Data
Types Pb | Réalisé par | Décision | Composant |  | PbSb 3.4 | PbSb 1.7 | Pb-Ca (+) | Pb-Ca (-) | Pb doux | Pb Ca Wirtz
PbSb 3.4 | Jalel | Conforme | % Sb | Min | 3.3% | 1.65%
PbSb 1.7 | Hassen | Non Conforme |  | Max | 3.5% | 1.8% | 0.001% | 0.001% | 0.001% | 0.001%
Pb-Ca (+) | Hamdi |  | % Sn | Min | 0.27% | 0.09% | 1% | 0.3% |  | 0.55% | 1% | 0.9%
Pb-Ca (-) | Med Rtima |  |  | Max | 0.29% | 0.11% | 1.05% | 0.35% | 0.001% | 0.65% | 20 | 20
Pb doux | Jalel |  | % As | Min | 0.11% | 0.13% |  |  |  |  | 0.05% | 0.045%
PbCa Wirtz |  |  |  | Max | 0.13% | 0.15% | 0.001% | 0.001% | 0.001% | 0.001%
|  |  | % Se | Min | 0.01% | 0.024%
|  |  |  | Max | 0.015% | 0.03%
|  |  | %Al | Min |  |  | 0.015% | 0.015% |  | 0.015%
|  |  |  | Max | 0.001% | 0.001% | 0.02% | 0.02% | 0.001% | 0.02%
|  |  | % Ca | Min |  |  | 0.09% | 0.11% |  | 0.1%
|  |  |  | Max | 0.001% | 0.001% | 0.1% | 0.13% | 0.001% | 0.12%
|  |  | % Cu | Min
|  |  |  | Max | 0.025% | 0.025% | 0.002% | 0.002% | 0.001% | 0.001%
|  |  | % Bi | Min
|  |  |  | Max |  |  |  |  | 0.03% | 0.03%
|  |  | % Ag | Min
|  |  |  | Max | [5 empty] | 0.008%
|  |  | % Zn | Min
|  |  |  | Max | [5 empty] | 0.001%
|  |  | % Fe | Min
|  |  |  | Max | [5 empty] | 0.001%
|  |  | % Ni | Min
|  |  |  | Max | [5 empty] | 0.002%
|  |  | % Cd | Min
|  |  |  | Max | [5 empty] | 0.001%

## Feuil1
% Sb | Min | 3.3% | 1.65%
| Max | 3.5% | 1.8% | 0.001% | 0.001% | 0.001% | 0.001%
% Sn | Min | 0.27% | 0.09% | 1% | 0.3% |  | 0.55%
| Max | 0.29% | 0.11% | 1.05% | 0.35% | 0.001% | 0.65%
% As | Min | 0.11% | 0.13%
| Max | 0.13% | 0.15% | 0.001% | 0.001% | 0.001% | 0.001%
% Se | Min | 0.01% | 0.024%
| Max | 0.015% | 0.03%
%Al | Min |  |  | 0.015% | 0.015% |  | 0.015%
| Max | 0.001% | 0.001% | 0.02% | 0.02% | 0.001% | 0.02%
% Ca | Min |  |  | 0.09% | 0.11% |  | 0.1%
| Max | 0.001% | 0.001% | 0.1% | 0.13% | 0.001% | 0.12%
% Cu | Min
| Max | 0.025% | 0.025% | 0.002% | 0.002% | 0.001% | 0.001%
% Bi | Min
| Max |  |  |  |  | 0.03% | 0.03%
% Ag | Min
| Max | [5 empty] | 0.008%
% Zn | Min
| Max | [5 empty] | 0.001%
% Fe | Min
| Max | [5 empty] | 0.001%
% Ni | Min
| Max | [5 empty] | 0.002%
% Cd | Min
| Max | [5 empty] | 0.001%

## Enregistrement
Base de suivi des analyses Plomb
Mise à jour le: |  | 2021-01-29
Résultats
Date | Réalisé par | Type Pb | Lien certificat | N° lot | % Sb | % Sn | % As | % Se | %Al | % Ca | % Cu | % Bi | % Ag | % Zn | % Fe | % Ni | % Cd | Décision
2021-01-29 | Jalel | PbSb 1.7 | [15 empty] | Conforme
| Hassen | Pb-Ca (+) | [15 empty] | Non Conforme
| Hamdi | PbCa Wirtz
2021-03-15 | Jalel | Pb-Ca (+)
S003
Ind :2
1 / 2
S003
Ind :2
1 / 2