## PbSb 3.4
Elément | Rôle | Spec standard |  | Spec toléré | Excès |  | Mode de réaction | Manque |  | Mode de réaction
[5 empty] | Effet sur le process | Effet sur le produit |  | Effet sur le process | Effet sur le produit
Sb |  | Min | 3.3%
|  | Max | 3.5%
Sn |  | Min | 0.27%
|  | Max | 0.29%
As |  | Min | 0.11%
|  | Max | 0.13%
Se |  | Min | 0.01%
|  | Max | 0.015%
Al |  | Min
|  | Max | 0.001%
Ca |  | Min
|  | Max | 0.001%
Cu |  | Min
|  | Max | 0.025%
Bi |  | Min
Max
Ag |  | Min
Max
Zn |  | Min
Max
Fe |  | Min
Max
Ni |  | Min
Max
Cd |  | Min
Max

## PbSb 1.7
Elément | Rôle | Spec standard |  | Spec toléré | Excès |  | Mode de réaction | Manque |  | Mode de réaction
[5 empty] | Effet sur le process | Effet sur le produit |  | Effet sur le process | Effet sur le produit
Sb |  | Min | 1.65%
|  | Max | 1.8%
Sn |  | Min | 0.09%
|  | Max | 0.11%
As |  | Min | 0.13%
|  | Max | 0.15%
Se |  | Min | 0.024%
|  | Max | 0.03%
Al |  | Min
|  | Max | 0.001%
Ca |  | Min
|  | Max | 0.001%
Cu |  | Min
|  | Max | 0.025%
Bi |  | Min
Max
Ag |  | Min
Max
Zn |  | Min
Max
Fe |  | Min
Max
Ni |  | Min
Max
Cd |  | Min
Max

## Pb-Ca (+)
Elément | Rôle | Spec standard |  | Spec toléré | Excès |  | Mode de réaction | Manque |  | Mode de réaction
[5 empty] | Effet sur le process | Effet sur le produit |  | Effet sur le process | Effet sur le produit
Sb |  | Min
|  | Max | 0.001%
Sn |  | Min | 1%
|  | Max | 1.05%
As |  | Min
|  | Max | 0.001%
Se |  | Min
Max
Al | Protection Ca pour éviter dégradation | Min | 0.015% |  | Sans effet | Sans effet | - | Sans effet | Dégradation Ca | 1- Nettoyage partiel creusé: garder une couche de protection 2- Ajouter des lingos en continue selon niveau creusé: concentré/PbCa selon taux de Ca (Ajouter le Ca concentré en phase d'arrêt strip)
|  | Max | 0.02%
Ca |  | Min | 0.09%
|  | Max | 0.1%
Cu |  | Min
|  | Max | 0.002%
Bi |  | Min
Max
Ag |  | Min
Max
Zn |  | Min
Max
Fe |  | Min
Max
Ni |  | Min
Max
Cd |  | Min
Max

## Pb-Ca (-)
Elément | Rôle | Spec standard |  | Spec toléré | Excès |  | Mode de réaction | Manque |  | Mode de réaction
[5 empty] | Effet sur le process | Effet sur le produit |  | Effet sur le process | Effet sur le produit
Sb |  | Min
|  | Max | 0.001%
Sn |  | Min | 0.3%
|  | Max | 0.35%
As |  | Min
|  | Max | 0.001%
Se |  | Min
Max
Al |  | Min | 0.015%
|  | Max | 0.02%
Ca |  | Min | 0.11%
|  | Max | 0.13%
Cu |  | Min
|  | Max | 0.002%
Bi |  | Min
Max
Ag |  | Min
Max
Zn |  | Min
Max
Fe |  | Min
Max
Ni |  | Min
Max
Cd |  | Min
Max

## Pb doux
Elément | Rôle | Spec standard |  | Spec toléré | Excès |  | Mode de réaction | Manque |  | Mode de réaction
[5 empty] | Effet sur le process | Effet sur le produit |  | Effet sur le process | Effet sur le produit
Sb |  | Min
|  | Max | 0.001%
Sn |  | Min
|  | Max | 0.001%
As |  | Min
|  | Max | 0.001%
Se |  | Min
Max
Al |  | Min
|  | Max | 0.001%
Ca |  | Min
|  | Max | 0.001%
Cu | Impureté | Min |  |  | Sans effet | Fiabilité Batterie: Corrosion (à confirmer), réaction avec le sulfate (à confirmer) | >0,003% => Décuivrage <0,003% => Dérogation (Pas de Retex) + test corrosion
|  | Max | 0.001%
Bi |  | Min
|  | Max | 0.03%
Ag |  | Min
Max
Zn |  | Min
Max
Fe |  | Min
Max
Ni |  | Min
Max
Cd |  | Min
Max

## PbCa Wirtz
Elément | Rôle | Spec standard |  | Spec toléré | Excès |  | Mode de réaction | Manque |  | Mode de réaction
[5 empty] | Effet sur le process | Effet sur le produit |  | Effet sur le process | Effet sur le produit
Sb |  | Min
|  | Max | 0.001%
Sn |  | Min | 0.55%
|  | Max | 0.65%
As |  | Min
|  | Max | 0.001%
Se |  | Min
Max
Al |  | Min | 0.015%
|  | Max | 0.02%
Ca |  | Min | 0.1%
|  | Max | 0.12%
Cu |  | Min
|  | Max | 0.001%
Bi |  | Min
|  | Max | 0.03%
Ag |  | Min
|  | Max | 0.008%
Zn |  | Min
|  | Max | 0.001%
Fe |  | Min
|  | Max | 0.001%
Ni |  | Min
|  | Max | 0.002%
Cd |  | Min
|  | Max | 0.001%