## caract Plaques
LE 01/07/2018 |  |  | PLAQUES INDUSTRIELLES
Model | Lug Height/ Hauteur fanion | Lug Width/ largeur fanion | Lug Thickness/ epaisseur fanion | Plate Height/ Hauteur plaque | Plate width/ largeur plaque | Plate Thickness/ epaisseur plaque | Grid Weight | Active material weight | Plate weight
| P3/mm | P4/mm | P6/mm | P2/mm | P1/mm | P6/mm | (gr/pcs) ±5gr | (gr/pcs) ±10gr | (gr/pcs) ±15gr
204+ | 40 | 20 | 7 | 220 | 185 | 10 | 576 | 566 | 1175
204-int | 40 | 20 | 5 | 220 | 185 | 5 | 500 | 460 | 960
274+ | 40 | 20 | 7 | 290 | 185 | 10 | 678 | 771 | 1490
274-int | 40 | 20 | 5 | 290 | 185 | 5 | 660 | 610 | 1270
274-ext | 40 | 20 | 3 | 290 | 185 | 3 | 370 | 450 | 820
289+ | 40 | 20 | 7 | 305 | 185 | 10 | 700 | 870 | 1613
289-int | 40 | 20 | 5 | 305 | 185 | 5 | 705 | 640 | 1345
289-ext | 40 | 20 | 3 | 305 | 185 | 3 | 402 | 476 | 878
315+ | 40 | 20 | 7 | 335 | 185 | 10 | 750 | 944 | 1740
315-int | 40 | 20 | 5 | 335 | 185 | 5 | 785 | 705 | 1490
315-ext | 40 | 20 | 3 | 335 | 185 | 3 | 450 | 560 | 1010
399+ | 40 | 20 | 7 | 415 | 185 | 10 | 872 | 1286 | 2212
399-int | 40 | 20 | 5 | 415 | 185 | 5 | 940 | 860 | 1800
399-ext | 40 | 20 | 3 | 415 | 185 | 3 | 546 | 648 | 1194
429+ | 40 | 20 | 7 | 445 | 185 | 10 | 921 | 1360 | 2340
429-int | 40 | 20 | 5 | 445 | 185 | 5 | 1035 | 945 | 1980
429-ext | 40 | 20 | 3 | 445 | 185 | 3 | 596 | 698 | 1294
534+ | 40 | 20 | 7 | 550 | 185 | 10 | 1080 | 1562 | 2710
534-int | 40 | 20 | 5 | 550 | 185 | 5 | 1260 | 1155 | 2415
534-ext | 40 | 20 | 3 | 550 | 185 | 3 | 725 | 878 | 1603
OGI+ | 40 | 20 | 2 | 220 | 185 | 2 | 202 | 282 | 484
OGI- | 40 | 20 | 2 | 220 | 185 | 2 | 202 | 272 | 474
[6 empty] | Avant découpage |  |  | Aprés découpage
[6 empty] | Article | Poids |  | Article
[6 empty] | PT274+ | 1333 gr | Poids min conf=1440 gr | PT204+
[6 empty] | PT534+ | 2242 gr | Poids min conf=2600 gr | PT429+
PT399+

## Pochette et bouchon
Tubulaire | Article | pochette(gr) | Bouchon en plastique (gr) | Total
| GT534 | 56 | 12 | 68
| GT429 | 45 | 12 | 57
| GT399 | 42 | 12 | 54
| GT315 | 34 | 12 | 46
| GT289 | 31 | 12 | 43
| GT274 | 29 | 12 | 41
| GT204 | 21 | 12 | 33

## Plq Humide (hidden)
Article | Poids Grille | Poids Plaque Sèche | M A | Pochette Plastique
204+ | 576 | 1195 | 586 | 33
204-int | 500 | 960 | 460
274+ | 678 | 1535 | 816 | 41
274-int | 660 | 1270 | 610
274-ext | 370 | 820 | 450
289+ | 702 | 1661 | 916 | 43
289-int | 705 | 1346 | 640
289-ext | 402 | 878 | 476
315+ | 750 | 1770 | 974 | 46
315-int | 785 | 1490 | 705
315-ext | 450 | 1010 | 560
399+ | 872 | 2212 | 1286 | 54
399-int | 940 | 1800 | 860
399-ext | 546 | 1194 | 648
429+ | 922 | 2433 | 1454 | 57
429-int | 1035 | 1980 | 945
429-ext | 596 | 1294 | 698
534+ | 1080 | 2768 | 1620 | 68
534-int | 1260 | 2415 | 1155
534-ext | 725 | 1603 | 878
OGI+ | 202 | 484 | 282
OGI- | 202 | 474 | 272

## Gamme de Fabrication (hidden)
| GAMME DE FABRICATION TUBULAIRE |  |  | REF |  |  | GAMME DE FABRICATION INTERNE |  |  | REF
|  |  |  | REVISION | [5 empty] | REVISION
| EMPATTAGE |  |  | DATE ETAB |  |  | EMPATTAGE |  |  | DATE ETAB
Caracteristique Produit | [5 empty] | Caracteristique Produit
Article |  | Poids MAX (g) |  | Poids MIN (g) (objectif) |  | Article |  | Poids MAX (g) |  | Poids MIN (g) (objectif)
PT 204+ |  | 1285 |  | 1255 |  | PI 204 - |  | 1035 |  | 1005
PT274+ |  | 1655 |  | 1625 |  | PI 274 - |  | 1365 |  | 1335
PT289+ |  | 1795 |  | 1765 |  | PI 289 - |  | 1445 |  | 1415
PT315+ |  | 1910 |  | 1880 |  | PI 315 - |  | 1595 |  | 1565
PT399+ |  | 2395 |  | 2365 |  | PI 399 - |  | 1930 |  | 1900
PT429+ |  | 2635 |  | 2605 |  | PI 429 - |  | 2120 |  | 2090
PT534+ |  | 2995 |  | 2965 |  | PI 534 - |  | 2580 |  | 2550
Humidité pate de 11% à 12 % | [5 empty] | Humidité pate de 11% à 12 %
NOM et Prénom |  |  | Etabli par | Revue par | Validé par | NOM et Prénom |  |  | Etabli par | Revue par | Validé par
Signature | [5 empty] | Signature
| GAMME DE FABRICATION EXTERNE |  |  | REF
REVISION
| EMPATTAGE |  |  | DATE ETAB
Caracteristique Produit
Article |  | Poids MAX (g) |  | Poids MIN (g) (objectif)
PE 274 - |  | 895 |  | 865
PE 289 - |  | 955 |  | 925
PE 315 - |  | 1100 |  | 1070
PE 399 - |  | 1295 |  | 1265
PE 429 - |  | 1400 |  | 1370
PE 534 - |  | 1735 |  | 1705
OGI + |  | 525 |  | 515
OGI - |  | 515 |  | 505
Humidité pate de 11% à 12 %
NOM et Prénom |  |  | Etabli par | Revue par | Validé par
Signature